## Sheet1
Date:Jan.11.2009
TEST REPORT(测试报告）
SAMPLE: |  | AD-7100
================================================================================
A).ORIGINAL PHYSICAL PROPERTIES (170℃xt90) |  |  | 原始物理性能
TENSILE KG/CM2 |  | 121 | 拉伸强度
ELONGATION % |  | 200 | 伸长率
HARDNESS SHORE A |  | 70 | 硬度
B).HEAT RESISTANCE @ 150℃ x 70 HRS |  |  | 热老化150℃70小时
TENSILE CHANGED, % |  | -16.5 | 强度变化
ELONGATION CHANGED, % |  | -10.5 | 伸长率变化
HARDNESS CHANGED,POINTS |  | + 2 | 硬度变化
C).COMPRESSION SET @ 150℃ x 70HRS(POST CURE @150℃X2HRS) |  |  |  | 压缩变形150℃70
SET,% | 变化率 | 20.5 | 小时，二次硫化150℃2小时
D).ASTM NO.1 OIL IMMERSION @ 150℃ x 70HRS |  |  | 侵入1#油150℃70小时
TENSILE CHANGED, % |  | + 4.7 | 强度变化
ELONGATION CHANGED, % |  | 0 | 伸长率变化
HARDNESS CHANGED,POINTS |  | + 1 | 硬度变化
VOLUME CHANGED, % |  | - 4.2 | 体积变化
E).ASTM IRM 903 OIL IMMERSION @ 150℃ x 70HRS |  |  | 浸入903#油150℃70小时
TENSILE CHANGED, % |  | - 6.3 | 强度变化
ELONGATION CHANGED, % |  | - 5.3 | 伸长率变化
HARDNESS CHANGED,POINTS |  | - 5 | 硬度变化
VOLUME CHANGED, % |  | + 9.3 | 体积变化